## Аркуш1
Material | stal |  |  |  |  | Material | mosiądz
Dlugosc drutu l | 105.9 |  |  |  |  | Dlugosc drutu l | 106.3
Średnica drutu d (3 pomiary) | 0.77 | 0.77 | 0.77 |  |  | Średnica drutu d (3 pomiary) | 1.82 | 1.82 | 1.85
Średnica średnia d | 0.77 |  |  |  |  | Średnica średnia d | 1.83
u(d) | 0.01 |  |  |  |  | u(d) | 0.01
Masa odważników [kg] | Czujnik góra | Czujnik dól | Sila F [N] | Wydlużenie średnie (bez okrąglenia) [mm] | Niepewność fla grafiku: | Masa odważników [kg] | Czujnik góra | Czujnik dól | Sila F [N] | Wydlużenie średnie (bez okrąglenia) [mm]
0.5 | 0.19 | 0.24 | 4.91 | 0.11 |  | 0.5 | 0.27 | 0.31 | 4.91 | 0.15
1 | 0.37 | 0.41 | 9.81 | 0.2 |  | 1 | 0.55 | 0.58 | 9.81 | 0.28
1.5 | 0.51 | 0.6 | 14.72 | 0.28 |  | 1.5 | 0.75 | 0.79 | 14.72 | 0.39
2 | 0.67 | 0.78 | 19.62 | 0.36 |  | 2 | 1 | 0.98 | 19.62 | 0.5
2.5 | 0.83 | 0.91 | 24.53 | 0.44 |  | 2.5 | 1.11 | 1.12 | 24.53 | 0.56
3 | 0.98 | 1.1 | 29.43 | 0.52 |  | 3 | 1.27 | 1.32 | 29.43 | 0.65
3.5 | 1.11 | 1.2 | 34.34 | 0.58 |  | 3.5 | 1.37 | 1.43 | 34.34 | 0.7
4 | 1.33 | 1.29 | 39.24 | 0.66 |  | 4 | 1.54 | 1.64 | 39.24 | 0.8
4.5 | 1.47 | 1.48 | 44.15 | 0.74 |  | 4.5 | 1.67 | 1.67 | 44.15 | 0.84
5 | 1.62 | 1.65 | 49.05 | 0.82 |  | 5 | 1.8 | 1.86 | 49.05 | 0.92
5.5 | 1.71 | 1.76 | 53.96 | 0.87 |  | 5.5 | 1.95 | 1.94 | 53.96 | 0.97
6 | 1.8 | 1.99 | 58.86 | 0.95 |  | 6 | 2.05 | 2 | 58.86 | 1.01
6.5 | 1.98 | 2.1 | 63.77 | 1.02
7 | 2.09 | 2.25 | 68.67 | 1.09
7.5 | 2.35 | 2.35 | 73.58 | 1.18
8 | 2.48 | 2.51 | 78.48 | 1.25
8.5 | 2.64 | 2.54 | 83.39 | 1.3
9 | 2.68 | 2.82 | 88.29 | 1.38
9.5 | 2.97 | 2.84 | 93.2 | 1.45
10 | 3.13 | 3.13 | 98.1 | 1.57
LINECOS
| 4.91 | 0.1075 | 0.01510591 | 0.05772011
| 9.81 | 0.195 | 0.0001096391 | 0.00644237 |  |  |  | LINECOS
| 14.72 | 0.2775 | 0.9990527 | 0.01386794 |  |  |  | 0.01557592 | 0.1508617 | #N/A
| 19.62 | 0.3625 | 18982.93 | 18 |  |  |  | 0.000689962 | 0.02490891 | #N/A
| 24.53 | 0.435 | 3.650789 | 0.003461753 |  |  |  | 0.9807556 | 0.04046904 | #N/A
| 29.43 | 0.52 | [5 empty] | 509.6327 | 10 | #N/A
| 34.34 | 0.5775 | [5 empty] | 0.8346476 | 0.01637743 | #N/A
| 39.24 | 0.655 | [5 empty] | #N/A | #N/A | #N/A
| 44.15 | 0.7375 | [5 empty] | #N/A | #N/A | #N/A
| 49.05 | 0.8175
| 53.96 | 0.8675
| 58.86 | 0.9475
| 63.77 | 1.02
| 68.67 | 1.085
| 73.58 | 1.175
| 78.48 | 1.2475
| 83.39 | 1.295
| 88.29 | 1.375
| 93.2 | 1.4525
| 98.1 | 1.565